## PCB Fabrication Requirements
PCB加工工艺要求说明书 PCB Fabrication Requirements | [10 empty] | I. 板料及叠层(请按设计来，PP型号如有更换，请邮件通知。) Material and Stackup (Please follow the design. If the PP model is changed, please inform us via e-mail.)
文件名： File Name: |  | ESP32-P4-EYE-MB |  | 版本号： Version: |  | V2.3 | 物料名称： Material: | PCB |  |  | 叠层 Stackup | 材质 Material | 钻孔结构 Drilling | 基铜厚度 (oZ) Base copper | 各层厚度 (mil) Thickness | 介电常数 DK
PCB 加工要求： PCB Processing Requirements: | [10 empty] | CM |  |  |  | 0.4 | 4
[11 empty] | L1 | 成品铜厚 (Finished Copper) 1 oZ |  | 0.33 | 0.7+plating
[11 empty] | PP | S1150G 1080 RC 63% |  |  | 3 | 4.2
[7 empty] | 附图 Attachment |  |  |  | L2 | 基铜 (Base copper) |  | 1 | 1.4
| 1.数 量： Order Quantity： |  | TBD | 块 PCS |  |  | 12.交货日期： Delivery Date: |  |  |  |  | 芯板 (Core) S1150G |  |  | 9.05 | 4.47
| 2.层 数： Number of Layers: | [9 empty] | L3 | 基铜 (Base copper) |  | 1 | 1.4
| 3.尺 寸： Dimension： |  | 43 |  | mm | 69 | mm |  | 详见 Gerber 文件尺寸 Refer to the Gerber file |  | PP | S1150G 1080*2 RC 63% |  |  | 6 | 4.2
| 4.板 厚： Board Thickness： |  |  | 注意板厚要求 | [6 empty] | L4 | 基铜 (Base copper) |  | 1 | 1.4
| 5.材 料： Material Type： |  |  |  | 其他材料： Other Material： | [6 empty] | 芯板 (Core) S1150G |  |  | 9.05 | 4.47
| 6.铜箔厚度： Copper Thickness： |  | 内层 Inner-Layer |  | 外层 Outer-Layer |  | 13.表面涂层： Surface Finishing： |  |  |  | L5 | 基铜 (Base copper) |  | 1 | 1.4
| 7.阻 焊： Solder Mask: |  |  |  | 颜 色： Color: |  | 14.加工厂商标记： Manufacturer's Marking： |  |  |  | PP | S1150G 1080 RC 63% |  |  | 3 | 4.2
| 8.字 符： Silkscreen: |  |  |  | 颜 色： Color: |  | UL 标记 UL Marking |  |  |  | L6 | 成品铜厚 (Finished Copper) 1 oZ |  | 0.33 | 0.7+plating
| 9.过孔处理方式： Through hole processing： | [5 empty] | 制作日期 Manufature Date |  |  |  | SM |  |  |  | 0.4 | 4
10.测 试： Test：
11.设计软件及其版本： Software Version:
| 15.交货方式： Delivery Type： |  |  |  | 单元/片 Unit/PCS | 拼板交货允许报废 Panelization allows scrap |  |  |  | PCS/SET | II. 下图所示高亮的走线需做阻抗控制。 Please do impedance control for trace that highlights in the image below.
16.其 他： Others:
| 17.层次排列： Layer Sequence： |  | L1_TOP, L2_GND1, L3_SIGNAL, L4_GND2, L5_POWER, L6_BOTTOM | [7 empty] | 1.下图 TOP & L3 层高亮成蓝色的 MIPI 走线需要做差分 100 欧姆阻抗控制。 |  |  | The highlighted blue traces on the TOP & BOTTOM layers in the image below require differential 100-ohm impedance control.
TOP 层走线
L3 层走线
[11 empty] | 2.下图 TOP & BOTTOM & L3 层高亮成紫色的 USB 走线需要做差分 90 欧姆阻抗控制。 |  |  | The highlighted purple traces on the TOP & BOTTOM layers in the image below require differential 90-ohm impedance control.
TOP & BOTTOM 层走线
L3 层走线
[11 empty] | 3.下图 TOP & BOTTOM & L3 层高亮成枚红色的 SDIO 走线需要做单端 50 欧姆阻抗控制。 |  |  | The highlighted red traces on the TOP & BOTTOM layers in the image below require single-end 50-ohm impedance control.
TOP & BOTTOM 层走线
L3 层走线
是 / Y
否 / N
否 / N
是 / Y
是 / Y
是 / Y
否 / N
否 / N
档案号
其它
Finished inspection report
Test report
Impedance test report
Lead-free Marking
Anti-static Marking
File Number
Others
New Design (New PCB)
Reprocess (PCB is as same as previous version.Only need to fill in the order quantity and date of delivery）
Modified(There are some changes in the PCB file. Please refer to other instructions for details.)
Others
File NO.

## Sheet2 (hidden)
1 | 单面 1-Layer | 0.2 mm | H/H oz | H/H oz | 单面 Single-Sided | 绿色 GREEN | 白色 WHITE | Gerber | FR-4 TG150 Halogen | 年周 YW | 无铅标记 Lead-free Tag | 有铅喷锡 Lead HASL | 覆盖 COVERED
2 | 双面 2-Layer | 0.3 mm | 1/1 oz | 1/1 oz | 双面 Double-Sided | 红色 RED | 黑色 BLANK | Protel Doc | FR-4 TG150 Halogen Free | 周年 WY | 防静电 Anti-static Tag | 无铅喷锡 Lead-Free HASL | 不覆盖 NO COVERED
3 | 三层 3-Layer | 0.4 mm | 2/2 oz | 2/2 oz | 无 NO | 蓝色 BLUE | 黄色 YELLOW | PADS VX.2 | FR-4 TG170 | 年月日 UMD |  | 化学沉金 Immersion Gold | 部分覆盖 PATIAL COVERED
4 | 四层 4-Layer | 0.5 mm | 3/3 oz | 3/3 oz |  | 黑色 BLACK | 红色 RED | PADS 9.5 | Rogers 4003 | 日月年 DMY |  | OSP(防氧化）OSP Processing | 部分塞孔 PATIAL PLUGED
5 | 五层 5-Layer | 0.6 mm | 4/4 oz | 4/4 oz |  | 白色 WHITE | 其它 Others | PADS 2005 | Rogers 4350 | 其它 Others |  | 沉锡 Immersion Tin | 覆盖不塞 COVERED BUT NO PLUGED
6 | 六层 6-Layer | 0.7 mm | 5/5 oz | 5/5 oz |  | 哑光绿色 MATTE GREEN |  | PADS 2005SP2 | Ro Series |  |  | 沉银 Immersion Silver | 覆盖塞孔 COVERED AND PLUGED
7 | 七层 7-Layer | 0.8 mm | 6/6 oz | 6/6 oz |  | 哑光黑色 MATTE BLACK |  | PADS 2007 | Taconic Series |  |  | 其它 Others | 根据文件 According to the Files
8 | 八层 8-Layer | 0.9 mm | 其它 Others | 其它 Others |  | 哑光蓝色 MATTE BLUE |  | Protel 98 | Aluminium-base material |  |  |  | 其它 Others
| 九层 9-Layer | 1.0 mm |  |  |  | 太阳油墨 TAIYO INK |  | Protel 99SE | RF-35
| 十层 10-Layer | 1.1 mm |  |  |  | 其它 Others |  | Protel DXP | Arlon
| 十二层 12-Layer | 1.2 mm | [5 empty] | PowerPCB 2.1 | Others
| 十四层 14-Layer | 1.3 mm | [5 empty] | PowerPCB 4.0
| 十六层 16-Layer | 1.5 mm | [5 empty] | PowerPCB 5.0
| 十八层 18-Layer | 1.6 mm | [5 empty] | 其他 Others
| 二十层 20-Layer | 1.8 mm
| 二十四层 24-Layer | 2.0 mm
| 其它 Others | 2.4 mm
2.5 mm
3.0 mm
4.0 mm
5.0 mm
6.0 mm
其它 Others